## Planilha1
CONTROLE PARÂMETROS APLICAÇÃO DE PRIMER / TINTA
Formulário Nº |  | 19 | [6 empty] | 1453152
Responsável: |  | Rafael |  |  |  | Data: |  | 22-03-2023 |  | 2441
Verificar se o Pot Life da mistura está dentro do período de validade para aplicação.
Descrições de parâmetros/ controles | [6 empty] | Lado 1 - Realizado |  | Lado 2 - Realizado (Nota_1)
[7 empty] | Número da Mescla |  | Número da Mescla
[7 empty] | Validade da mistura (POT LIFE) |  | Validade da mistura (POT LIFE)
[7 empty] | Temperatura cabine Especificado: 13 a 35ºC | Encontrado: ___________ | Temperatura cabine Especificado: 13 a 35ºC | Encontrado: ___________
[7 empty] | umidade cabine Especificado: 20 a 85% | Encontrado: ___________ | umidade cabine Especificado: 20 a 85% | Encontrado: ___________
Pressão de trabalho (Especificado) |  |  |  | 35 a 50 psi |  |  | Aplicado _____Psi |  | Aplicado _____Psi
Pistola utilizada n° _________ Encontra-se apta para o uso (limpa)
[7 empty] | Início | Término | Início | Término
[5 empty] | 1° Demão |  | ____:____ | ____:____ | ____:____ | ____:____
Bico (@) | 1.2 a 1.4mm |  | Intervalo aplicação: | N/A | 2° Demão |  | N/A | N/A | N/A | N/A
Qtd Total demão: | 1 |  |  |  | 3° Demão |  | N/A | N/A | N/A | N/A
[5 empty] | 4° Demão |  | N/A | N/A | N/A | N/A
Tempo de Flash OFF (Especificado) |  |  |  | 15 min./ Mínimo
Tempo Secagem (Especificado) |  |  |  | 120 min./ Mínimo
Temperatura Secagem (Especificado) |  |  |  | 60ºC
Nota_1: Caso seja possível realizar a pintura em apenas uma etapa desconsiderar preenchimento Lado 2, caso seja necessário pintura lado 2 realizar mascaramento da superfície já pintada e indicar na tabela abaixo em quais ordens foram necessárias.
Marcaramento da(s) peça(s) realizado e aprovado? | [6 empty] | A (s) superfície (s) está (ão) aptas para receber pintura:
Sim ( ) Não ( ) N/A ( ) | [6 empty] | Sim ( ) Não ( )
CONTROLE E RASTREABILIDADE DAS ORDENS DE FABRICAÇÃO
Descriminar abaixo as ordens envolvidas na aplicação:
Item | [8 empty] | Pintura lado 2? | N° Doc. RNCI
1 |  |  |  |  | 905353304/00300 |  |  | 1 | Sim Não
2 |  |  |  |  | 905353304/00310 |  |  | 1 | Sim Não
3 |  |  |  |  | 905353324/00180 |  |  | 10 | Sim Não
4 |  |  |  |  | 905329658/00080 |  |  | 10 | Sim Não
5 |  |  |  |  | 905357506/00180 |  |  | 1 | Sim Não
6 |  |  |  |  | 905357502/00530 |  |  | 1 | Sim Não
7 |  |  |  |  | 905365327/00840 |  |  | 4 | Sim Não
8 |  |  |  |  | 905365327/00830 |  |  | 4 | Sim Não
9 |  |  |  |  | 905369740/00650 |  |  | 4 | Sim Não
10 |  |  |  |  | 905369740/00660 |  |  | 4 | Sim Não
11 |  |  |  |  | 905382531/00010 |  |  | 3 | Sim Não
12 |  |  |  |  | 905335619/00100 |  |  | 8 | Sim Não
13 |  |  |  |  | 905382531/00020 |  |  | 3 | Sim Não
14 |  |  |  |  | 905369740/00660 |  |  | 4 | Sim Não
15 |  |  |  |  | 905382531/00010 |  |  | 3 | Sim Não
16 |  |  |  |  | 905335619/00100 |  |  | 8 | Sim Não
17 |  |  |  |  | 905382531/00020 |  |  | 3 | Sim Não
18 |  |  |  |  | 777777777/777 |  |  | 1 | Sim Não
19 |  |  |  |  | 111111111/11 |  |  | 22 | Sim Não
20 |  |  |  |  | 555555555/5544 |  |  | 445 | Sim Não
21 |  |  |  |  | 444444444/455 |  |  | 554 | Sim Não
22 |  |  |  |  | 010101/ |  |  | 91 | Sim Não
23 |  |  |  |  | 222/ |  |  | 2 | Sim Não
24 | [8 empty] | Sim Não
25 | [8 empty] | Sim Não
26 | [8 empty] | Sim Não
27 | [8 empty] | Sim Não
28 | [8 empty] | Sim Não
29 | [8 empty] | Sim Não
30 | [8 empty] | Sim Não
31 | [8 empty] | Sim Não
32 | [8 empty] | Sim Não
33 | [8 empty] | Sim Não
34 | [8 empty] | Sim Não
35 | [8 empty] | Sim Não
36 | [8 empty] | Sim Não
37 | [8 empty] | Sim Não
38 | [8 empty] | Sim Não
39 | [8 empty] | Sim Não
40 | [8 empty] | Sim Não
41 | [8 empty] | Sim Não
42 | [8 empty] | Sim Não
43 | [8 empty] | Sim Não
44 | [8 empty] | Sim Não
45 | [8 empty] | Sim Não
46 | [8 empty] | Sim Não
47 | [8 empty] | Sim Não
48 | [8 empty] | Sim Não
49 | [8 empty] | Sim Não
50 | [8 empty] | Sim Não
51 | [8 empty] | Sim Não
52 | [8 empty] | Sim Não
53 | [8 empty] | Sim Não
54 | [8 empty] | Sim Não
55 | [8 empty] | Sim Não
56 | [8 empty] | Sim Não
57 | [8 empty] | Sim Não
58 | [8 empty] | Sim Não
59 | [8 empty] | Sim Não
60 | [8 empty] | Sim Não
61 | [8 empty] | Sim Não
62 | [8 empty] | Sim Não
Nota_2: Caso alguma irregularidade seja constatada, deverá proceder com abertura documento RNCI para tratativa e indicar quais ordens afetadas.
Observações se necessário:
Form. 161 | [9 empty] | Revisão: 00
OK
Ñ OK
OK
Ñ OK
OK
Ñ OK
OK
Ñ OK
OK
Ñ OK
OK
Ñ OK

## Dados
Cod | Descrição | MEP | NE | Pressão Especificada | Tempo Flash Off | Temperatura de Secagem | Tempo de Secagem | Viscosidade | Viscosímetro | Proporção Mistura | Demão | Intervalo Demãos | 1° Demão início | 1° Demão término | 2° Demão início | 2° Demão término | 3° Demão início | 3° Demão término | 4° Demão início | 4° Demão término | Indução | Bico | Textura intervalo demãos | Pressão textura | 1° Demão início | 1° Demão término | Pressão textura | 2° Demão início | 2° Demão término | QTD Demão | Vida útil
1 | 2 | 3 | 4 | 5 | 6 | 7 | 8 | 9 | 10 | 11 | 12 | 13 | 14 | 15 | 16 | 17 | 18 | 19 | 20 | 21 | 22 | 23 |  |  | ____:____ | ____:____ |  | ____:____ | ____:____
7341852 | Tinta | MEP10-117 | 40-274 | 35 a 50psi | 60 min./ Mínimo | 60ºC +/-2 | 240 min./ Mínimo | 15-30 seg. | Ford Cup 4 | 3:1 | 1 | N/A | ____:____ | ____:____ | N/A | N/A | N/A | N/A | N/A | N/A | N/A | 1.4 a 1.8mm | N/A | N/A | N/A | N/A | N/A | N/A | N/A |  | 4 Horas
91721 | TINTA A BASE DE POLIURETANO | MEP10-069 | 40-160 | 35 a 50 psi | 15 min./ Mínimo | 60ºC | 120 min./ Mínimo | 15-22 seg. | Cup Ford 4 | 2:01 | 1 | N/A | ____:____ | ____:____ | N/A | N/A | N/A | N/A | N/A | N/A | 15 a 30 minutos | 1.2 a 1.4mm
116897 | TINTA PRIMER BASE POLIURETANO | MEP10-075 | 40-174 | <=45 psi | 60 min./ Mínimo | 58 ± 2° ºC | 120 min./ Mínimo | 40 - 48 Seg. | Din Cup 4 | Conforme Excel | 2 | 30 Min./ Mínimo | ___:____ | ___:____ | ___:____ | ___:____ | N/A | N/A | N/A | N/A |  | 1.8 a 2mm | [8 empty] | 3horas +/-1
117980 | TINTA PRIMER A BASE DE POLIURETANO | MEP10-075 | 40-174 | <=45 psi | 60 min./ Mínimo | 58 ± 2° ºC | 120 min./ Mínimo | 40 - 48 Seg. | Din Cup 4 | Conforme Excel | 2 | 30 Min./ Mínimo | ___:____ | ___:____ | ___:____ | ___:____ | N/A | N/A | N/A | N/A |  | 1.8 a 2mm | [8 empty] | 3horas +/-1
1452801 | TINTA POLIURETANO BASE D`AGUA CINZA | MEP10-073 | 40-157 | 25 a 30 psi | 60 min./ Mínimo | 58° +/-2° ºC | 120 min./ Mínimo | 40-48 seg. | Din Cup 4 | Conforme Excel | 2 | 20 a 30 Min. | ____:____ | ____:____ | ____:____ | ____:____ | N/A | N/A | N/A | N/A | N/A | 1.8mm | 20 a 30 Min. | 25 a 30psi | ____:____ | ____:____ | 5 a 40psi | ____:____ | ____:____ | 2 | 4 Horas
1452803 | TINTA PRIMER | MEP10-070 | 40-163 | 35 a 50psi | N/A | 25°C +/- 2°C | 120 min./ Mínimo | 19-27 seg. | Ford Cup 4 | 3:01 | 1 | N/A | ____:____ | ____:____ | N/A | N/A | N/A | N/A | N/A | N/A | N/A | 1.2 a 1.4 | N/A | N/A | N/A | N/A | N/A | N/A | N/A |  | N/A
1452815 | TINTA EPOXI: ANTIESTÁTICA, TIPO I | MEP10-053 | 40-228 | 25 psi | 15 min./ Mínimo | 60°C +/-2 | 120 min./ Mínimo | 16 +/-2 seg. | Ford Cup 4 | 1:01 | 1 | N/A | ____:____ | ____:____ | N/A | N/A | N/A | N/A | N/A | N/A | N/A | 1.4 a 1.8mm | N/A | N/A | N/A | N/A | N/A | N/A | N/A |  | 4 Horas
1452944 | TINTA A BASE DE POLIURETANO | MEP10-069 | 40-160 | 35 a 50 psi | 15 min./ Mínimo | 60ºC | 120 min./ Mínimo | 15-22 seg. | Ford Cup 4 | 2:01 | 1 | N/A | ____:____ | ____:____ | N/A | N/A | N/A | N/A | N/A | N/A | 15 a 30 minutos | 1.2 a 1.4mm
1452967 | TINTA POLIURETANO A BASE D AGUA | MEP10-073 | 40-157 | 25 a 30 psi | 60 min./ Mínimo | 58° +/-2° ºC | 120 min./ Mínimo | 40-48 seg. | Din Cup 4 | Conforme Excel | 2 | 20 a 30 Min. | ____:____ | ____:____ | ____:____ | ____:____ | N/A | N/A | N/A | N/A | N/A | 1.8mm | 20 a 30 Min. | 25 a 30psi | ____:____ | ____:____ | 5 a 40psi | ____:____ | ____:____ | 2 | 4 Horas
1452969 | TINTA POLIURETANO BRANCO | MEP10-031 | 40-157 | 25 a 30 psi | 60 min./ Mínimo | 58° +/-2° ºC | 120 min./ Mínimo | 40-48 seg. | Din Cup 4 | Conforme Excel | 2 | 20 a 30 Min. | ____:____ | ____:____ | ____:____ | ____:____ | N/A | N/A | N/A | N/A | N/A | 1.8mm | 20 a 30 Min. | 25 a 30psi | ____:____ | ____:____ | 5 a 40psi | ____:____ | ____:____ | 2 | 4 Horas
1453048 | TINTA A BASE DE POLIURETANO CINZA | MEP10-073 | 40-157 | 25 a 30 psi | 60 min./ Mínimo | 58° +/-2° ºC | 120 min./ Mínimo | 40-48 seg. | Din Cup 4 | Conforme Excel | 2 | 20 a 30 Min. | ____:____ | ____:____ | ____:____ | ____:____ | N/A | N/A | N/A | N/A | N/A | 1.8mm | 20 a 30 Min. | 25 a 30psi | ____:____ | ____:____ | 5 a 40psi | ____:____ | ____:____ | 2 | 4 Horas | 2019-07-18
1453152 | TINTA | MEP10-069 | 40-160 | 35 a 50 psi | 15 min./ Mínimo | 60ºC | 120 min./ Mínimo | 15-22 seg. | Ford Cup 4 | 3:01 | 1 | N/A | ____:____ | ____:____ | N/A | N/A | N/A | N/A | N/A | N/A | 15 a 30 minutos | 1.2 a 1.4mm
1453157 | PRIMER A BASE D´AGUA COR BRANCA | MEP10-075 | 40-174 | <=45 psi | 60 min./ Mínimo | 58 ± 2° ºC | 120 min./ Mínimo | 40 - 48 Seg. | Din Cup 4 | Conforme Excel | 2 | 30 Min./ Mínimo | ___:____ | ___:____ | ___:____ | ___:____ | N/A | N/A | N/A | N/A |  | 1.8 a 2mm | [8 empty] | 3horas +/-1
1453313 | TINTA EPOXI | MEP10-053 | 40-160 | 35 a 50 psi | 15 min./ Mínimo | 60ºC | 120 min./ Mínimo | 15 ± 3 seg. | Ford Cup 4 | 3:01 | 1 | N/A | ____:____ | ____:____ | N/A | N/A | N/A | N/A | N/A | N/A | 15 a 30 minutos | 1.2 a 1.4mm
1453317 | TINTA A BASE DE POLIURETANO | MEP10-069 | 40-160 | 35 a 50 psi | 15 min./ Mínimo | 60ºC | 120 min./ Mínimo | 15-22 seg. | Ford Cup 4 | 3:01 | 1 | N/A | ____:____ | ____:____ | N/A | N/A | N/A | N/A | N/A | N/A | 15 a 30 minutos | 1.2 a 1.4mm
1453485 | CATALISADOR PARA TINTA POLIURETANO
1455401 | TINTA A BASE DE POLIURETANO | MEP10-073 | 40-157 | 25 a 30 psi | 60 min./ Mínimo | 58° +/-2° ºC | 120 min./ Mínimo | 40-48 seg. | Din Cup 4 | Conforme Excel | 2 | 20 a 30 Min. | ____:____ | ____:____ | ____:____ | ____:____ | N/A | N/A | N/A | N/A | N/A | 1.8mm | 20 a 30 Min. | 25 a 30psi | ____:____ | ____:____ | 5 a 40psi | ____:____ | ____:____ | 2 | 4 Horas
1791326 | TINTA PRIMER
1832879 | TINTA | MEP10-069 | 40-160 | 35 a 50 psi | 15 min./ Mínimo | 60ºC | 120 min./ Mínimo | 15-22 seg. | Ford Cup 4 | 3:01 | 1 | N/A | ____:____ | ____:____ | N/A | N/A | N/A | N/A | N/A | N/A | 15 a 30 minutos | 1.2 a 1.4mm
1938350 | PRIMER | MEP10-075 | 40-174 | <=45 psi | 60 min./ Mínimo | 58 ± 2° ºC | 120 min./ Mínimo | 40 - 48 Seg. | Din Cup 4 | Conforme Excel | 2 | 30 Min./ Mínimo | ___:____ | ___:____ | ___:____ | ___:____ | N/A | N/A | N/A | N/A |  | 1.8 a 2mm | [8 empty] | 3horas +/-1
4551530 | TINTA PU | MEP10-073 | 40-157 | 25 a 30 psi | 60 min./ Mínimo | 58° +/-2° ºC | 120 min./ Mínimo | 40-48 seg. | Din Cup 4 | Conforme Excel | 2 | 20 a 30 Min. | ____:____ | ____:____ | ____:____ | ____:____ | N/A | N/A | N/A | N/A | N/A | 1.8mm | 20 a 30 Min. | 25 a 30psi | ____:____ | ____:____ | 5 a 40psi | ____:____ | ____:____ | 2 | 4 Horas
2078450 | TINTA PU IVORY | MEP10-073 | 40-157 | 25 a 30 psi | 60 min./ Mínimo | 58° +/-2° ºC | 120 min./ Mínimo | 40-48 seg. | Din Cup 4 | Conforme Excel | 2 | 20 a 30 Min. | ____:____ | ____:____ | ____:____ | ____:____ | N/A | N/A | N/A | N/A | N/A | 1.8mm | 20 a 30 Min. | 25 a 30psi | ____:____ | ____:____ | 5 a 40psi | ____:____ | ____:____ | 2 | 4 Horas
2254080 | TINTA,SILICONE, RECOBRIMENTO ABLATIVO | MEP10-105 | 40-232 | 40 +/- 10 psi | - min. | 23 +/- 5 ºC | 24 Horas min. | n/a seg. | n/a | 100:05 | 1 | n/a | ____:____ | ____:____ | n/a | n/a | n/a | n/a | n/a | n/a | n/a | n/a | n/a | n/a | n/a | n/a | n/a | n/a | n/a |  | 1 Hora
4814164 | TINTA A BASE DE POLIURETANO | MEP10-069 | 40-160 | 35 a 50 psi | 15 min./ Mínimo | 60ºC | 120 min./ Mínimo | 18-35 (MAX) seg. | ZAHN CUP #2 | 3:01 | 1 | N/A | ____:____ | ____:____ | N/A | N/A | N/A | N/A | N/A | N/A | 15 a 30 minutos | 1.2 a 1.4mm
6308460 | TINTA EPOXI PRIMER NOVO | MEP10-070 | 40-163 | 35 a 50psi | N/A | 25°C +/- 2°C | 120 min./ Mínimo | 19-27 seg. | Ford Cup 4 | 3:01 | 1 | N/A | ____:____ | ____:____ | N/A | N/A | N/A | N/A | N/A | N/A | N/A | 1.2 a 1.4 | N/A | N/A | N/A | N/A | N/A | N/A | N/A |  | N/A
6495750 | PRIMER EPX, BASE ÁGUA, SEM CROMO, PARA COMPÓSITOS, BEIGE, P65-C2K | MEP 10-133 | 40-276 | 35 a 50psi | 20min./ Mínimo | 60ºC | 120 Min. Minimo | 35-65 seg. | Copo ISO 4 | 3:01 | 1 | N/A | ____:____ | ____:____ | N/A | N/A | N/A | N/A | N/A | N/A | N/A | 1.4 a 1.8mm | N/A | N/A | N/A | N/A | N/A | N/A | N/A |  | 2 horas
6572286 | TINTA POLIURETANO BASE D`AGUA CINZA | MEP10-073 | 40-157 | 25 a 30 psi | 60 min./ Mínimo | 58° +/-2° ºC | 120 min./ Mínimo | 40-48 seg. | Din Cup 4 | Conforme Excel | 2 | 20 a 30 Min. | ____:____ | ____:____ | ____:____ | ____:____ | N/A | N/A | N/A | N/A | N/A | 1.8mm | 20 a 30 Min. | 25 a 30psi | ____:____ | ____:____ | 5 a 40psi | ____:____ | ____:____ | 2 | 4 Horas
7003113 | PRIMER PROMOTOR
7341852 | TINTA PU HIGH SOLIDS, VERDE, FOSCO,
7342612 | TINTA BASE POLIURETANO | MEP10-117 | 40-274 | 35 a 50psi | 60 min./ Mínimo | 60ºC +/-2 | 240 min./ Mínimo | 15-30 seg. | Ford Cup 4 | 3:1 | 1 | N/A | ____:____ | ____:____ | N/A | N/A | N/A | N/A | N/A | N/A | N/A | 1.4 a 1.8mm | N/A | N/A | N/A | N/A | N/A | N/A | N/A |  | 4 Horas
7618263 | TINTA PRIMER SEM CROMO | MEP10-118 | 40-276 | 35 a 50psi | 20min./ Mínimo | 60ºC | 120 Min. Minimo | 35-65 seg. | Copo ISO 4 | 3:01 | 1 | N/A | ____:____ | ____:____ | N/A | N/A | N/A | N/A | N/A | N/A | N/A | 1.4 a 1.8mm | N/A | N/A | N/A | N/A | N/A | N/A | N/A |  | 2 horas
7936525 | TINTA PU PRETA | MEP10-073 | 40-157 | 25 a 30 psi | 60 min./ Mínimo | 58° +/-2° ºC | 120 min./ Mínimo | 40-48 seg. | Din Cup 4 | Conforme Excel | 2 | 20 a 30 Min. | ____:____ | ____:____ | ____:____ | ____:____ | N/A | N/A | N/A | N/A | N/A | 1.8mm | 20 a 30 Min. | 25 a 30psi | ____:____ | ____:____ | 5 a 40psi | ____:____ | ____:____ | 2 | 4 Horas
7985563 | TINTA A BASE DE POLIURETANO | MEP10-117 | 40-274 | 35 a 50psi | 60 min./ Mínimo | 60ºC +/-2 | 240 min./ Mínimo | 15-30 seg. | Ford Cup 4 | 3:1 | 1 | N/A | ____:____ | ____:____ | N/A | N/A | N/A | N/A | N/A | N/A | N/A | 1.4 a 1.8mm | N/A | N/A | N/A | N/A | N/A | N/A | N/A |  | 4 Horas
8095100 | TINTA POLIURETANO H.S. BRANCO | MEP10-069 | 40-160 | 35 a 50 psi | 15 min./ Mínimo | 60ºC | 120 min./ Mínimo | 15-22 seg. | Ford Cup 4 | 3:01 | 1 | N/A | ____:____ | ____:____ | N/A | N/A | N/A | N/A | N/A | N/A | 15 a 30 minutos | 1.2 a 1.4mm
8424570 | PELÍCULA PROTETORA | MEP06-049 | - |  | - min. | 25 ºC | 60 min./ Mínimo | 63-69 seg. | KU |  | 1 | N/A | ____:____ | ____:____ | N/A | N/A | N/A | N/A | N/A | N/A
1452809 | TINTA BRANCA C/ CARGA PTFE | MEP10-071 | 40-164 | 50 a 60psi | 60 min./ Mínimo | 66°C | 120 min./ Mínimo | 15 – 27 seg. | ZAHN CUP #3 | 3:01 | 4 | 10 - 15 Min. | ____:____ | ____:____ | ____:____ | ____:____ | ____:____ | ____:____ | ____:____ | ____:____ |  | 1.75mm ou maior | [8 empty] | 2 Horas
1452806 | Tinta ablativa BAC | MEP10-071 | 40-164 | 50 a 60psi | 60 min./ Mínimo | 66°C | 120 min./ Mínimo | 15 – 27 seg. | ZAHN CUP #3 | 3:01 | 4 | 10 - 15 Min. | ____:____ | ____:____ | ____:____ | ____:____ | ____:____ | ____:____ | ____:____ | ____:____ |  | 1.75mm ou maior
1780630 | TINTA POLIURETANO H.S | MEP10-069 | 40-160 | 45 a 60 psi | 30 min./ Mínimo | 49°C | 60 min./ Mínimo | 14-17 seg. | Ford Cup 4 | 2:01 | 1 | N/A | ____:____ | ____:____ | N/A | N/A | N/A | N/A | N/A | N/A | N/A | 1.2 a 1.8mm | [8 empty] | 3 Horas
1453043 | TINTA | MEP10-117 | 40-274 | 35 a 50psi | 60 min./ Mínimo | 60ºC +/-2 | 240 min./ Mínimo | 15-30 seg. | Ford Cup 4 | 3:1 | 1 | N/A | ____:____ | ____:____ | N/A | N/A | N/A | N/A | N/A | N/A | N/A | 1.4 a 1.8mm | N/A | N/A | N/A | N/A | N/A | N/A | N/A |  | 4 Horas | 2019-07-18
402576 | TINTA VERMELHA | MEP10-069 | 40-160 | 35 a 50 psi | 15 min./ Mínimo | 60ºC | 120 min./ Mínimo | 15-22 seg. | Cup Ford 4 | 2:01 | 1 | N/A | ____:____ | ____:____ | N/A | N/A | N/A | N/A | N/A | N/A | 15 a 30 minutos | 1.2 a 1.4mm
2770266 | TINTA HIGH SOLIDS ECLIPSE | MEP10-069 | 40-160 | 35 a 50 psi | 15 min./ Mínimo | 60ºC | 120 min./ Mínimo | 15-22 seg. | Ford Cup 4 | 3:01 | 1 | N/A | ____:____ | ____:____ | N/A | N/A | N/A | N/A | N/A | N/A | 15 a 30 minutos | 1.2 a 1.4mm
1452971 | TINTA | MEP10-073 | 40-157 | 25 a 30 psi | 60 min./ Mínimo | 58° +/-2° ºC | 120 min./ Mínimo | 40-48 seg. | Din Cup 4 | Conforme Excel | 2 | 20 a 30 Min. | ____:____ | ____:____ | ____:____ | ____:____ | N/A | N/A | N/A | N/A | N/A | 1.8mm | 20 a 30 Min. | 25 a 30psi | ____:____ | ____:____ | 5 a 40psi | ____:____ | ____:____ | 2 | 4 Horas
1453042 | TINTA | MEP10-117 | 40-274 | 35 a 50psi | 60 min./ Mínimo | 60ºC +/-2 | 240 min./ Mínimo | 15-30 seg. | Ford Cup 4 | 3:1 | 1 | N/A | ____:____ | ____:____ | N/A | N/A | N/A | N/A | N/A | N/A | N/A | 1.4 a 1.8mm | N/A | N/A | N/A | N/A | N/A | N/A | N/A |  | 4 Horas
1454330 | TINTA POLIURETANO BASE D`AGUA CINZA | MEP10-073 | 40-157 | 25 a 30 psi | 60 min./ Mínimo | 58° +/-2° ºC | 120 min./ Mínimo | 40-48 seg. | Din Cup 4 | Conforme Excel | 2 | 20 a 30 Min. | ____:____ | ____:____ | ____:____ | ____:____ | N/A | N/A | N/A | N/A | N/A | 1.8mm | 20 a 30 Min. | 25 a 30psi | ____:____ | ____:____ | 5 a 40psi | ____:____ | ____:____ | 2 | 4 Horas
1452750 | TINTA | MEP10-069 | 40-160 | 35 a 50 psi | 15 min./ Mínimo | 60ºC | 120 min./ Mínimo | 15-22 seg. | Ford Cup 4 | 3:01 | 1 | N/A | ____:____ | ____:____ | N/A | N/A | N/A | N/A | N/A | N/A | 15 a 30 minutos | 1.2 a 1.4mm
1453150 | TINTA PRIMER | MEP10-059 | 40-163 | 35 a 50psi | 30 Minutos | 60°C +/-2 | 120 min./ Mínimo | 19-27 seg. | Ford Cup 4 | 3:01 | 1 | N/A | ____:____ | ____:____ | N/A | N/A | N/A | N/A | N/A | N/A | N/A | 1.2 a 1.4 | N/A | N/A | N/A | N/A | N/A | N/A | N/A |  | N/A
8358715 | TINTA | MEP10-073 | 40-157 | 25 a 30 psi | 60 min./ Mínimo | 58° +/-2° ºC | 120 min./ Mínimo | 40-48 seg. | Din Cup 4 | Conforme Excel | 2 | 20 a 30 Min. | ____:____ | ____:____ | ____:____ | ____:____ | N/A | N/A | N/A | N/A | N/A | 1.8mm | 20 a 30 Min. | 25 a 30psi | ____:____ | ____:____ | 5 a 40psi | ____:____ | ____:____ | 2 | 4 Horas
1453041 | TINTA | MEP10-117 | 40-274 | 35 a 50psi | 60 min./ Mínimo | 60ºC +/-2 | 240 min./ Mínimo | 15-30 seg. | Ford Cup 4 | 3:1 | 1 | N/A | ____:____ | ____:____ | N/A | N/A | N/A | N/A | N/A | N/A | N/A | 1.4 a 1.8mm | N/A | N/A | N/A | N/A | N/A | N/A | N/A |  | 4 Horas
1452987 | TINTA | MEP10-073 | 40-157 | 25 a 30 psi | 60 min./ Mínimo | 58° +/-2° ºC | 120 min./ Mínimo | 40-48 seg. | Din Cup 4 | Conforme Excel | 2 | 20 a 30 Min. | ____:____ | ____:____ | ____:____ | ____:____ | N/A | N/A | N/A | N/A | N/A | 1.8mm | 20 a 30 Min. | 25 a 30psi | ____:____ | ____:____ | 5 a 40psi | ____:____ | ____:____ | 2 | 4 Horas
4236654 | TINTA | MEP10-069 | 40-160 | 35 a 50 psi | 15 min./ Mínimo | 60ºC | 120 min./ Mínimo | 15-22 seg. | Ford Cup 4 | 3:01 | 1 | N/A | ____:____ | ____:____ | N/A | N/A | N/A | N/A | N/A | N/A | 15 a 30 minutos | 1.2 a 1.4mm
1452745 | TINTA | MEP10-069 | 40-160 | 35 a 50 psi | 15 min./ Mínimo | 60ºC | 120 min./ Mínimo | 15-22 seg. | Ford Cup 4 | 3:01 | 1 | N/A | ____:____ | ____:____ | N/A | N/A | N/A | N/A | N/A | N/A | 15 a 30 minutos | 1.2 a 1.4mm
9653962 | TINTA VERMELHO | MEP10-069 | 40-160 | 35 a 50 psi | 15 min./ Mínimo | 60ºC | 120 min./ Mínimo | 17-23 seg. | ZAHN CUP #2 | 2:01 | 1 | N/A | ____:____ | ____:____ | N/A | N/A | N/A | N/A | N/A | N/A | 15 a 30 minutos | 1.2 a 1.4mm
1363680 | TINTA,POLIURETANO HS, ECLIPSE BRANCO BAC 70317 | MEP10-069 | 40-160 | 35 a 50 psi | 15 min./ Mínimo | 60ºC | 120 min./ Mínimo | 15-22 seg. | Ford Cup 4 | 3:01 | 1 | N/A | ____:____ | ____:____ | N/A | N/A | N/A | N/A | N/A | N/A | 15 a 30 minutos | 1.2 a 1.4mm
153325 | TINTA,POLIURETANO HS, BRANCO BAC 70317 | MEP10-069 | 40-160 | 35 a 50 psi | 15 min./ Mínimo | 60ºC | 120 min./ Mínimo | 15-22 seg. | Ford Cup 4 | 3:01 | 1 | N/A | ____:____ | ____:____ | N/A | N/A | N/A | N/A | N/A | N/A | 15 a 30 minutos | 1.2 a 1.4mm
871345 | TINTA POLIURETANO SEMI BRILHO CINZA | MEP10-117 | 40-274 | 35 a 50psi | 60 min./ Mínimo | 60ºC +/-2 | 240 min./ Mínimo | 15-30 seg. | Ford Cup 4 | 3:1 | 1 | N/A | ____:____ | ____:____ | N/A | N/A | N/A | N/A | N/A | N/A | N/A | 1.4 a 1.8mm | N/A | N/A | N/A | N/A | N/A | N/A | N/A |  | 4 Horas
6924637 | TINTA POLIURETANO SEMI BRILHO CINZA | MEP10-117 | 40-274 | 35 a 50psi | 60 min./ Mínimo | 60ºC +/-2 | 240 min./ Mínimo | 15-30 seg. | Ford Cup 4 | 3:1 | 1 | N/A | ____:____ | ____:____ | N/A | N/A | N/A | N/A | N/A | N/A | N/A | 1.4 a 1.8mm | N/A | N/A | N/A | N/A | N/A | N/A | N/A |  | 4 Horas
13864 | TINTA POLIURETANO BASE D`AGUA CINZA | MEP10-073 | 40-157 | 25 a 30 psi | 60 min./ Mínimo | 58° +/-2° ºC | 120 min./ Mínimo | 40-48 seg. | Din Cup 4 | Conforme Excel | 2 | 20 a 30 Min. | ____:____ | ____:____ | ____:____ | ____:____ | N/A | N/A | N/A | N/A | N/A | 1.8mm | 20 a 30 Min. | 25 a 30psi | ____:____ | ____:____ | 5 a 40psi | ____:____ | ____:____ | 2 | 4 Horas
1397233 | TINTA AMARELA | MEP10-069 | 40-160 | 35 a 50 psi | 15 min./ Mínimo | 60ºC | 120 min./ Mínimo | 17-23 seg. | ZAHN CUP #2 | 2:01 | 1 | N/A | ____:____ | ____:____ | N/A | N/A | N/A | N/A | N/A | N/A | 15 a 30 minutos | 1.2 a 1.4mm
2781902 | TINTA | MEP10-069 | 40-160 | 35 a 50 psi | 15 min./ Mínimo | 60ºC | 120 min./ Mínimo | 15-22 seg. | Ford Cup 4 | 3:01 | 1 | N/A | ____:____ | ____:____ | N/A | N/A | N/A | N/A | N/A | N/A | 15 a 30 minutos | 1.2 a 1.4mm
1452750 | TINTA A BASE DE POLIURETANO | MEP10-069 | 40-160 | 35 a 50 psi | 15 min./ Mínimo | 60ºC | 120 min./ Mínimo | 15-22 seg. | Cup Ford 4 | 2:01 | 1 | N/A | ____:____ | ____:____ | N/A | N/A | N/A | N/A | N/A | N/A | 15 a 30 minutos | 1.2 a 1.4mm
5358508 | TINTA A BASE DE POLIURETANO | MEP10-069 | 40-160 | 35 a 50 psi | 15 min./ Mínimo | 60ºC | 120 min./ Mínimo | 15-22 seg. | Cup Ford 4 | 2:01 | 1 | N/A | ____:____ | ____:____ | N/A | N/A | N/A | N/A | N/A | N/A | 15 a 30 minutos | 1.2 a 1.4mm
9653692 | TINTA A BASE DE POLIURETANO VERMELHA | MEP10-069 | 40-160 | 35 a 50 psi | 15 min./ Mínimo | 60ºC | 120 min./ Mínimo | 15-22 seg. | Cup Ford 4 | 2:01 | 1 | N/A | ____:____ | ____:____ | N/A | N/A | N/A | N/A | N/A | N/A | 15 a 30 minutos | 1.2 a 1.4mm
2389734 | TINTA A BASE DE POLIURETANO VERMELHA | MEP10-069 | 40-160 | 35 a 50 psi | 15 min./ Mínimo | 60ºC | 120 min./ Mínimo | 15-22 seg. | Cup Ford 4 | 2:01 | 1 | N/A | ____:____ | ____:____ | N/A | N/A | N/A | N/A | N/A | N/A | 15 a 30 minutos | 1.2 a 1.4mm
1452832 | TINTA POLIURETANO AMARELO | MEP10-069 | 40-160 | 35 a 50 psi | 15 min./ Mínimo | 60ºC | 120 min./ Mínimo | 15-22 seg. | Ford Cup 4 | 2:01 | 1 | N/A | ____:____ | ____:____ | N/A | N/A | N/A | N/A | N/A | N/A | 15 a 30 minutos | 1.2 a 1.4mm
1727779 | TINTA POLIURETANO BASE D`AGUA CINZA | MEP10-073 | 40-157 | 25 a 30 psi | 60 min./ Mínimo | 58° +/-2° ºC | 120 min./ Mínimo | 40-48 seg. | Din Cup 4 | Conforme Excel | 2 | 20 a 30 Min. | ____:____ | ____:____ | ____:____ | ____:____ | N/A | N/A | N/A | N/A | N/A | 1.8mm | 20 a 30 Min. | 25 a 30psi | ____:____ | ____:____ | 5 a 40psi | ____:____ | ____:____ | 2 | 4 Horas
1453037 | REVESTIMENTO DE ALUMINIO | MEP 10-077 | 40-169 | 25 a 30 psi | N/A | AMBIENTE | 8 HORAS | 25 +/- 5 | ZAHN 2 | Conforme Excel | 1 | N/A | ____:____ | ____:____ | N/A | N/A | N/A | N/A | N/A | N/A | N/A | 1.8mm | 20 a 30 Min. | 25 a 30psi | ____:____ | ____:____ | 5 a 40psi | ____:____ | ____:____ | 2 | 4 Horas
1452784 | TINTA A BASE DE POLIURETANO | MEP10-069 | 40-160 | 35 a 50 psi | 15 min./ Mínimo | 60ºC | 120 min./ Mínimo | 15-22 seg. | Cup Ford 4 | 2:01 | 1 | N/A | ____:____ | ____:____ | N/A | N/A | N/A | N/A | N/A | N/A | 15 a 30 minutos | 1.2 a 1.4mm

## 40-157
CONTROLE PARÂMETROS APLICAÇÃO DE PRIMER / TINTA
Formulário Nº | [5 empty] | Insira cód. Tinta ou Primer: |  |  | 4236654
Responsável: | [5 empty] | Data: |  |  | Nº Registro:
Verificar se o Pot Life da mistura está dentro do período de validade para aplicação.
Descrições de parâmetros/ controles | [6 empty] | Lado 1 - Realizado |  | Lado 2 - Realizado (Nota_1)
[7 empty] | Camada Lisa | Textura
|  |  |  | Número da Mescla |  |  |  |  | Número da Mescla
|  |  |  | Validade da mistura (POT LIFE) |  |  |  |  | Validade da mistura (POT LIFE)
|  |  |  | Temperatura cabine Especificado: 13 a 35ºC |  |  | Encontrado: ___________ | Encontrado: ___________ | Temperatura cabine Especificado: 13 a 35ºC | Encontrado: ___________
|  |  |  | umidade cabine Especificado: 20 a 85% |  |  | Encontrado: ___________ | Encontrado: ___________ | umidade cabine Especificado: 20 a 85% | Encontrado: ___________
Pressão de trabalho (Especificado) |  |  |  | 35 a 50 psi |  |  | Aplicado _____Psi |  | Aplicado _____Psi
Pistola utilizada n° _________ Encontra-se apta para o uso (limpa)
[7 empty] | Camada Lisa |  | Camada Lisa
Aplicação da Pintura | [6 empty] | Início | Término | Início | Término
Pressão de trabalho (Especificado) |  |  |  | 35 a 50 psi | 1° Demão |  | ____:____ | ____:____ | ____:____ | ____:____
Qtd Total demão: |  | 1 | Intervalo aplicação: | N/A | 2° Demão |  | N/A | N/A | N/A | N/A
Tempo de Flash OFF (Especificado) |  |  |  | 15 min./ Mínimo
Tempo Secagem (Especificado) |  |  |  | 120 min./ Mínimo
Temperatura Secagem (Especificado) |  |  |  | 60ºC
[7 empty] | Camada Texturizada |  | Camada Texturizada
Aplicação da Pintura | [6 empty] | Início | Término | Início | Término
Pressão de trabalho (Especificado) |  |  |  | 0 | 1° Demão |  | 0 | 0 | 0 | 0
Qtd Total demão: |  | 0 | Intervalo aplicação: | 0 | 2° Demão |  | N/A | N/A | N/A | N/A
Tempo de Flash OFF (Especificado) |  |  |  | 15 min./ Mínimo
Tempo Secagem (Especificado) |  |  |  | 120 min./ Mínimo
Temperatura Secagem (Especificado) |  |  |  | 60ºC
Nota_1: Caso seja possível realizar a pintura em apenas uma etapa desconsiderar preenchimento Lado 2, caso seja necessário pintura lado 2 realizar mascaramento da superfície já pintada e indicar na tabela abaixo em quais ordens foram necessárias.
Marcaramento da(s) peça(s) realizado e aprovado? | [6 empty] | A (s) superfície (s) está (ão) aptas para receber pintura:
Sim ( ) Não ( ) N/A ( ) | [6 empty] | Sim ( ) Não ( ) N/A ( )
CONTROLE E RASTREABILIDADE DAS ORDENS DE FABRICAÇÃO
Descriminar abaixo as ordens envolvidas na aplicação:
Item | Part number |  |  |  | OC |  |  | Quantidade | Pintura lado 2? | N° Doc. RNCI
1 | 135-22790-401 |  |  |  | 905190512/00010 |  |  | 5 | Sim Não
2 | [8 empty] | Sim Não
3 | [8 empty] | Sim Não
4 | [8 empty] | Sim Não
5 | [8 empty] | Sim Não
6 | [8 empty] | Sim Não
7 | [8 empty] | Sim Não
8 | [8 empty] | Sim Não
9 | [8 empty] | Sim Não
10 | [8 empty] | Sim Não
Nota_2: Caso alguma irregularidade seja constatada, deverá proceder com abertura documento RNCI para tratativa e indicar quais ordens afetadas.
Observações se necessário:
Form. 161 | [9 empty] | Revisão: 00
OK
Ñ OK
OK
Ñ OK
OK
Ñ OK
OK
Ñ OK
OK
Ñ OK
OK
Ñ OK
OK
Ñ OK
OK
Ñ OK